## SDD_Re
Spannungs-Dehnungs-Diagramm mit ausgeprägter Streckgrenze aus Festigkeitswerten ermitteln
Bezeichnung (neu)	16MnCr5				Eingabefelder				42637	U. Rapp
Bezeichnung (alt)	16MnCr5

E-Modul	E in kN/mm²	200	kN/mm²		Werkstoffkennwert
Streckgrenze	Re in MPa	590	N/mm²
Zugfestigkeit	Rm in MPa	950	N/mm²
Bruchdehnung	A in %	11	%

ProbenØ	d0	5	mm		Rundproben
Längenverhältnis	L0/d0	5
Probendicke	a		mm		Flachproben
Probenbreite	b		mm
Anfangslänge	L0	25	mm
Anfangsquerschnitt	S0	19,63	mm²

Spannungs-/Dehnungs-Wertepaare		0	1	2	3	4	5	6	7	8	9	10	11	12	13
Dehnung	e in %	0,00	0,07	0,15	0,22	0,30	0,35	0,51	2,28	4,06	5,83	7,60	9,37	11,15	11,00	Eckwerte
Spannung	s in N/mm²	0,0	147,5	295,0	442,5	590,0	560,5	560,5	716,3	833,2	911,1	950,0	902,5	760,0	0,0
		E	E	E	E	Rp0,2	0,95	0,95	1,60	1,40	1,20	Rm	0,95	0,80	A	Korrekturwerte zur Rundung der Kurve
E-Modul	E in kN/mm²	200,0	Spannungs-Dehnungs-Diagramm / Dehnung epsilon in % / Spannung sigma in N/mm²

nach dem Kopieren des Tabellenblattes
Datenbereich des Diagrammes ändern,
damit das Diagramm nutzbar bleibt.

Kraft/Verlängerung aus Spannung/Dehnung
Verlängerung	Dl in mm	0,000	0,018	0,037	0,055	0,074	0,087	0,128	0,571	1,014	1,457	1,901	2,344	2,787	2,750
Kraft	F in kN	0,000	2,896	5,792	8,688	11,585	11,005	11,005	14,065	16,359	17,888	18,653	17,721	14,923	0,000
			Kraft-Verlängerungs-Diagramm / VerlängerungDelta l in mm / Kraft F in kN

nach dem Kopieren des Tabellenblattes
Datenbereich des Diagrammes ändern,
damit das Diagramm nutzbar bleibt.					nach dem Kopieren des Tabellenblattes Datenbereich ändern, damit das Diagramm nutzbar bleibt.#

Dehnung	Verlängerung	Kraft	Spannung
e in %	Dl in mm	F in kN	s in N/mm²
0,000	0,000	0,000	0,0
0,074	0,018	2,896	147,5
0,148	0,037	5,792	295,0
0,221	0,055	8,688	442,5
0,295	0,074	11,585	590,0
0,349	0,087	11,005	560,5
0,512	0,128	11,005	560,5
2,285	0,571	14,065	716,3
4,057	1,014	16,359	833,2
5,830	1,457	17,888	911,1
7,602	1,901	18,653	950,0
9,375	2,344	17,721	902,5
11,148	2,787	14,923	760,0
11,000	2,750	0,000	0,0

## SDD_Rp02
Spannungs-Dehnungs-Diagramm ohne ausgeprägte Streckgrenze aus Festigkeitswerten ermitteln
Bezeichnung (neu)	EN AC-AlSi12 (a)					Eingabefelder			42637	U. Rapp
Bezeichnung (alt)	G-AlSi12

E-Modul	E in kN/mm²	75	kN/mm²			Werkstoffkennwert
Dehngrenze	Rp0,2 in MPa	70	N/mm²
Zugfestigkeit	Rm in MPa	150	N/mm²
Bruchdehnung	A in %	5	%

ProbenØ	d0	5	mm			Rundproben
Längenverhältnis	L0/d0	5
Probendicke	a		mm			Flachproben
Probenbreite	b		mm
Anfangslänge	L0	25	mm
Anfangsquerschnitt	S0	19,63	mm²

Spannungs-/Dehnungs-Wertepaare		0	1	2	3	4	5	6	7	8	9	10	11	12	13
Dehnung	e in %	0,00	0,02	0,03	0,05	0,06	0,19	0,29	1,08	1,87	2,66	3,45	4,24	5,03	5,00	Eckwerte
Spannung	s in N/mm²	0,0	11,7	23,3	35,0	46,7	64,0	70,0	102,0	126,0	142,0	150,0	142,5	120,0	0,0
		E	E / Spannungs-Dehnungs-Diagramm / Dehnung epsilon in % / Spannung sigma in N/mm²	E	E	E	0,30	Rp0,2	1,60	1,40	1,20	Rm	0,95	0,80	A	Korrekturwerte zur Rundung der Kurve
E-Modul	E in kN/mm²	75,0

nach dem Kopieren des Tabellenblattes
Datenbereich des Diagrammes ändern,
damit das Diagramm nutzbar bleibt.

Kraft/Verlängerung aus Spannung/Dehnung
Verlängerung	Dl in mm	0,000	0,004	0,008	0,012	0,016	0,046	0,073	0,271	0,468	0,666	0,863	1,060	1,258	1,250
Kraft	F in kN	0,000	0,229	0,458	0,687	0,916	1,257	1,374	2,003	2,474	2,788	2,945	2,798	2,356	0,000
			Kraft-Verlängerungs-Diagramm / VerlängerungDelta l in mm / Kraft F in kN

nach dem Kopieren des Tabellenblattes
Datenbereich des Diagrammes ändern,
damit das Diagramm nutzbar bleibt.					nach dem Kopieren des Tabellenblattes Datenbereich ändern, damit das Diagramm nutzbar bleibt.#

Dehnung	Verlängerung	Kraft	Spannung
e in %	Dl in mm	F in kN	s in N/mm²
0,000	0,000	0,000	0,0
0,016	0,004	0,229	11,7
0,031	0,008	0,458	23,3
0,047	0,012	0,687	35,0
0,062	0,016	0,916	46,7
0,185	0,046	1,257	64,0
0,293	0,073	1,374	70,0
1,083	0,271	2,003	102,0
1,873	0,468	2,474	126,0
2,662	0,666	2,788	142,0
3,452	0,863	2,945	150,0
4,241	1,060	2,798	142,5
5,031	1,258	2,356	120,0
5,000	1,250	0,000	0,0

## KVD__SDD
Spannung / Dehnung <<-->> Kraft / Verlängerung umwandeln
					42637	U. Rapp
Probengröße
ProbenØ	d0	5	mm			Eingabefelder
Längenverhältnis	L0/d0	5
Anfangslänge	L0	25	mm
Anfangsquerschnitt	S0	19,63	mm²

Spannung/Dehnung aus Kraft/Verlängerung
Verlängerung	Dl in mm	0,00	0,04	0,08	0,12	0,16	0,19	0,31	0,63	1,13	1,63	1,88
Kraft	F in kN	0,00	1,96	3,92	5,88	6,86	7,45	8,82	10,98	12,60	10,78	7,84

Dehnung	e in %	0,00	0,16	0,32	0,48	0,64	0,76	1,24	2,52	4,52	6,52	7,52
Spannung	s in N/mm²	0,00	99,8	199,6	299,5	349,4	379,4	449,2	559,2	641,7	549,0	399,3
			Spannungs-Dehnungs-Diagramm / Dehnung e in % / Spannung s in N/mm²
E-Modul	E in kN/mm²	62,4

nach dem Kopieren des Tabellenblattes					nach dem Kopieren des Tabellenblattes Datenbereich ändern, damit das Diagramm nutzbar bleibt.#
Datenbereich des Diagrammes ändern,
damit das Diagramm nutzbar bleibt.

Kraft/Verlängerung aus Spannung/Dehnung
Dehnung	e in %	0,00	0,16	0,32	0,48	0,64	0,76	1,24	2,52	4,52	6,52	7,52	nur für einen neuen Werkstoff ändern !
Spannung	s in N/mm²	0,0	99,8	199,6	299,5	349,4	379,4	449,2	559,2	641,7	549,0	399,3

Verlängerung	Dl in mm	0,00	0,04	0,08	0,12	0,16	0,19	0,31	0,63	1,13	1,63	1,88
Kraft	F in kN	0,00	1,96	3,92	5,88	6,86	7,45	8,82	10,98	12,60	10,78	7,84
			Kraft-Verlängerungs-Diagramm / VerlängerungDelta l in mm / Kraft F in kN
E-Modul	E in kN/mm²	62,4

nach dem Kopieren des Tabellenblattes
Datenbereich des Diagrammes ändern,					nach dem Kopieren des Tabellenblattes Datenbereich ändern, damit das Diagramm nutzbar bleibt.#
damit das Diagramm nutzbar bleibt.

## 34Cr4
Spannungs-Dehnungs-Diagramm mit ausgeprägter Streckgrenze aus Festigkeitswerten ermitteln
Bezeichnung (neu)	34Cr4				Eingabefelder				42637	U. Rapp
Bezeichnung (alt)	34Cr4

E-Modul	E in kN/mm²	210	kN/mm²		Werkstoffkennwert
Streckgrenze	Re in MPa	650	N/mm²
Zugfestigkeit	Rm in MPa	850	N/mm²
Bruchdehnung	A in %	14	%

ProbenØ	d0	5	mm		Rundproben
Längenverhältnis	L0/d0	5
Probendicke	a		mm		Flachproben
Probenbreite	b		mm
Anfangslänge	L0	25	mm
Anfangsquerschnitt	S0	19,63	mm²

Spannungs-/Dehnungs-Wertepaare		0	1	2	3	4	5	6	7	8	9	10	11	12	13
Dehnung	e in %	0,00	0,08	0,15	0,23	0,31	0,38	0,59	2,85	5,11	7,37	9,63	11,89	14,15	14,00	Eckwerte
Spannung	s in N/mm²	0,0	162,5	325,0	487,5	650,0	617,5	617,5	710,5	780,3	826,8	850,0	807,5	680,0	0,0
		E	E	E	E	Rp0,2	0,95	0,95	1,60	1,40	1,20	Rm	0,95	0,80	A	Korrekturwerte zur Rundung der Kurve
E-Modul	E in kN/mm²	210,0	Spannungs-Dehnungs-Diagramm / Dehnung epsilon in % / Spannung sigma in N/mm²

nach dem Kopieren des Tabellenblattes
Datenbereich des Diagrammes ändern,
damit das Diagramm nutzbar bleibt.

Kraft/Verlängerung aus Spannung/Dehnung
Verlängerung	Dl in mm	0,000	0,019	0,039	0,058	0,077	0,095	0,147	0,712	1,277	1,843	2,408	2,973	3,539	3,500		0,000
Kraft	F in kN	0,000	3,191	6,381	9,572	12,763	12,125	12,125	13,951	15,320	16,233	16,690	15,855	13,352	0,000		0,019
			Kraft-Verlängerungs-Diagramm / VerlängerungDelta l in mm / Kraft F in kN					0,039
					0,058
nach dem Kopieren des Tabellenblattes					0,077
Datenbereich des Diagrammes ändern,					0,095
damit das Diagramm nutzbar bleibt.					nach dem Kopieren des Tabellenblattes Datenbereich ändern, damit das Diagramm nutzbar bleibt.#	0,147
					0,712
					1,277
					1,843
					2,408
					2,973
					3,539
					3,500

Dehnung	Verlängerung	Kraft	Spannung
e in %	Dl in mm	F in kN	s in N/mm²
0,000	0,000	0,000	0,0
0,077	0,019	3,191	162,5
0,155	0,039	6,381	325,0
0,232	0,058	9,572	487,5
0,310	0,077	12,763	650,0
0,379	0,095	12,125	617,5
0,586	0,147	12,125	617,5
2,848	0,712	13,951	710,5
5,109	1,277	15,320	780,3
7,371	1,843	16,233	826,8
9,632	2,408	16,690	850,0
11,893	2,973	15,855	807,5
14,155	3,539	13,352	680,0
14,000	3,500	0,000	0,0

## S275
Spannungs-Dehnungs-Diagramm mit ausgeprägter Streckgrenze aus Festigkeitswerten ermitteln
Bezeichnung (neu)	S275				Eingabefelder				42637	U. Rapp
Bezeichnung (alt)	St 37

E-Modul	E in kN/mm²	200	kN/mm²		Werkstoffkennwert
Streckgrenze	Re in MPa	275	N/mm²
Zugfestigkeit	Rm in MPa	370	N/mm²
Bruchdehnung	A in %	26	%

ProbenØ	d0	5	mm		Rundproben
Längenverhältnis	L0/d0	5
Probendicke	a		mm		Flachproben
Probenbreite	b		mm
Anfangslänge	L0	25	mm
Anfangsquerschnitt	S0	19,63	mm²

Spannungs-/Dehnungs-Wertepaare		0	1	2	3	4	5	6	7	8	9	10	11	12	13
Dehnung	e in %	0,00	0,03	0,07	0,10	0,14	0,27	0,66	4,89	9,13	13,36	17,60	21,83	26,07	26,00	Eckwerte
Spannung	s in N/mm²	0,0	68,8	137,5	206,3	275,0	261,3	261,3	304,8	337,4	359,1	370,0	351,5	296,0	0,0
		E	E	E	E	Rp0,2	0,95	0,95	1,60	1,40	1,20	Rm	0,95	0,80	A	Korrekturwerte zur Rundung der Kurve
E-Modul	E in kN/mm²	200,0	Spannungs-Dehnungs-Diagramm / Dehnung epsilon in % / Spannung sigma in N/mm²

nach dem Kopieren des Tabellenblattes
Datenbereich des Diagrammes ändern,
damit das Diagramm nutzbar bleibt.

Kraft/Verlängerung aus Spannung/Dehnung
Verlängerung	Dl in mm	0,000	0,009	0,017	0,026	0,034	0,067	0,164	1,223	2,282	3,341	4,399	5,458	6,517	6,500
Kraft	F in kN	0,000	1,350	2,700	4,050	5,400	5,130	5,130	5,984	6,624	7,051	7,265	6,902	5,812	0,000
			Kraft-Verlängerungs-Diagramm / VerlängerungDelta l in mm / Kraft F in kN

nach dem Kopieren des Tabellenblattes
Datenbereich des Diagrammes ändern,
damit das Diagramm nutzbar bleibt.					nach dem Kopieren des Tabellenblattes Datenbereich ändern, damit das Diagramm nutzbar bleibt.#

Dehnung	Verlängerung	Kraft	Spannung
e in %	Dl in mm	F in kN	s in N/mm²
0,000	0,000	0,000	0,0
0,034	0,009	1,350	68,8
0,069	0,017	2,700	137,5
0,103	0,026	4,050	206,3
0,138	0,034	5,400	275,0
0,267	0,067	5,130	261,3
0,656	0,164	5,130	261,3
4,892	1,223	5,984	304,8
9,127	2,282	6,624	337,4
13,362	3,341	7,051	359,1
17,598	4,399	7,265	370,0
21,833	5,458	6,902	351,5
26,069	6,517	5,812	296,0
26,000	6,500	0,000	0,0

## 16MnCr5
Spannungs-Dehnungs-Diagramm mit ausgeprägter Streckgrenze aus Festigkeitswerten ermitteln
Bezeichnung (neu)	16MnCr5				Eingabefelder				42637	U. Rapp
Bezeichnung (alt)	16MnCr5

E-Modul	E in kN/mm²	200	kN/mm²		Werkstoffkennwert
Streckgrenze	Re in MPa	590	N/mm²
Zugfestigkeit	Rm in MPa	950	N/mm²
Bruchdehnung	A in %	11	%

ProbenØ	d0	5	mm		Rundproben
Längenverhältnis	L0/d0	5
Probendicke	a		mm		Flachproben
Probenbreite	b		mm
Anfangslänge	L0	25	mm
Anfangsquerschnitt	S0	19,63	mm²

Spannungs-/Dehnungs-Wertepaare		0	1	2	3	4	5	6	7	8	9	10	11	12	13
Dehnung	e in %	0,00	0,07	0,15	0,22	0,30	0,35	0,51	2,28	4,06	5,83	7,60	9,37	11,15	11,00	Eckwerte
Spannung	s in N/mm²	0,0	147,5	295,0	442,5	590,0	560,5	560,5	716,3	833,2	911,1	950,0	902,5	760,0	0,0
		E	E	E	E	Rp0,2	0,95	0,95	1,60	1,40	1,20	Rm	0,95	0,80	A	Korrekturwerte zur Rundung der Kurve
E-Modul	E in kN/mm²	200,0	Spannungs-Dehnungs-Diagramm / Dehnung epsilon in % / Spannung sigma in N/mm²

nach dem Kopieren des Tabellenblattes
Datenbereich des Diagrammes ändern,
damit das Diagramm nutzbar bleibt.

Kraft/Verlängerung aus Spannung/Dehnung
Verlängerung	Dl in mm	0,000	0,018	0,037	0,055	0,074	0,087	0,128	0,571	1,014	1,457	1,901	2,344	2,787	2,750
Kraft	F in kN	0,000	2,896	5,792	8,688	11,585	11,005	11,005	14,065	16,359	17,888	18,653	17,721	14,923	0,000
			Kraft-Verlängerungs-Diagramm / VerlängerungDelta l in mm / Kraft F in kN

nach dem Kopieren des Tabellenblattes
Datenbereich des Diagrammes ändern,
damit das Diagramm nutzbar bleibt.					nach dem Kopieren des Tabellenblattes Datenbereich ändern, damit das Diagramm nutzbar bleibt.#

Dehnung	Verlängerung	Kraft	Spannung
e in %	Dl in mm	F in kN	s in N/mm²
0,000	0,000	0,000	0,0
0,074	0,018	2,896	147,5
0,148	0,037	5,792	295,0
0,221	0,055	8,688	442,5
0,295	0,074	11,585	590,0
0,349	0,087	11,005	560,5
0,512	0,128	11,005	560,5
2,285	0,571	14,065	716,3
4,057	1,014	16,359	833,2
5,830	1,457	17,888	911,1
7,602	1,901	18,653	950,0
9,375	2,344	17,721	902,5
11,148	2,787	14,923	760,0
11,000	2,750	0,000	0,0

## CuSn12
Spannungs-Dehnungs-Diagramm ohne ausgeprägte Streckgrenze aus Festigkeitswerten ermitteln
Bezeichnung (neu)	G-CuSn12					Eingabefelder			42637	U. Rapp
Bezeichnung (alt)	G-CuSn12

E-Modul	E in kN/mm²	200	kN/mm²			Werkstoffkennwert
Dehngrenze	Rp0,2 in MPa	25	N/mm²
Zugfestigkeit	Rm in MPa	70	N/mm²
Bruchdehnung	A in %	45	%

ProbenØ	d0	5	mm			Rundproben
Längenverhältnis	L0/d0	5
Probendicke	a		mm			Flachproben
Probenbreite	b		mm
Anfangslänge	L0	25	mm
Anfangsquerschnitt	S0	19,63	mm²

Spannungs-/Dehnungs-Wertepaare		0	1	2	3	4	5	6	7	8	9	10	11	12	13
Dehnung	e in %	0,00	0,00	0,00	0,01	0,01	0,11	0,21	7,68	15,14	22,61	30,07	37,54	45,00	45,00	Eckwerte
Spannung	s in N/mm²	0,0	4,2	8,3	12,5	16,7	21,6	25,0	43,0	56,5	65,5	70,0	66,5	56,0	0,0
		E	E / Spannungs-Dehnungs-Diagramm / Dehnung epsilon in % / Spannung sigma in N/mm²	E	E	E	0,30	Rp0,2	1,60	1,40	1,20	Rm	0,95	0,80	A	Korrekturwerte zur Rundung der Kurve
E-Modul	E in kN/mm²	200,0

					nach dem Kopieren des Tabellenblattes Datenbereich ändern, damit das Diagramm nutzbar bleibt.#

Kraft/Verlängerung aus Spannung/Dehnung
Verlängerung	Dl in mm	0,000	0,001	0,001	0,002	0,002	0,028	0,053	1,919	3,786	5,652	7,518	9,385	11,251	11,250
Kraft	F in kN	0,000	0,082	0,164	0,245	0,327	0,425	0,491	0,844	1,109	1,286	1,374	1,306	1,100	0,000
			Kraft-Verlängerungs-Diagramm / VerlängerungDelta l in mm / Kraft F in kN

					nach dem Kopieren des Tabellenblattes Datenbereich ändern, damit das Diagramm nutzbar bleibt.#

Dehnung	Verlängerung	Kraft	Spannung
e in %	Dl in mm	F in kN	s in N/mm²
0,000	0,000	0,000	0,0
0,002	0,001	0,082	4,2
0,004	0,001	0,164	8,3
0,006	0,002	0,245	12,5
0,008	0,002	0,327	16,7
0,111	0,028	0,425	21,6
0,213	0,053	0,491	25,0
7,678	1,919	0,844	43,0
15,143	3,786	1,109	56,5
22,608	5,652	1,286	65,5
30,074	7,518	1,374	70,0
37,539	9,385	1,306	66,5
45,004	11,251	1,100	56,0
45,000	11,250	0,000	0,0

## AlSi12
Spannungs-Dehnungs-Diagramm ohne ausgeprägte Streckgrenze aus Festigkeitswerten ermitteln
Bezeichnung (neu)	EN AC-AlSi12 (a)					Eingabefelder			42637	U. Rapp
Bezeichnung (alt)	G-AlSi12

E-Modul	E in kN/mm²	75	kN/mm²			Werkstoffkennwert
Dehngrenze	Rp0,2 in MPa	70	N/mm²
Zugfestigkeit	Rm in MPa	150	N/mm²
Bruchdehnung	A in %	5	%

ProbenØ	d0	5	mm			Rundproben
Längenverhältnis	L0/d0	5
Probendicke	a		mm			Flachproben
Probenbreite	b		mm
Anfangslänge	L0	25	mm
Anfangsquerschnitt	S0	19,63	mm²

Spannungs-/Dehnungs-Wertepaare		0	1	2	3	4	5	6	7	8	9	10	11	12	13
Dehnung	e in %	0,00	0,02	0,03	0,05	0,06	0,19	0,29	1,08	1,87	2,66	3,45	4,24	5,03	5,00	Eckwerte
Spannung	s in N/mm²	0,0	11,7	23,3	35,0	46,7	64,0	70,0	102,0	126,0	142,0	150,0	142,5	120,0	0,0
		E	E / Spannungs-Dehnungs-Diagramm / Dehnung epsilon in % / Spannung sigma in N/mm²	E	E	E	0,30	Rp0,2	1,60	1,40	1,20	Rm	0,95	0,80	A	Korrekturwerte zur Rundung der Kurve
E-Modul	E in kN/mm²	75,0

					nach dem Kopieren des Tabellenblattes Datenbereich ändern, damit das Diagramm nutzbar bleibt.#

Kraft/Verlängerung aus Spannung/Dehnung
Verlängerung	Dl in mm	0,000	0,004	0,008	0,012	0,016	0,046	0,073	0,271	0,468	0,666	0,863	1,060	1,258	1,250
Kraft	F in kN	0,000	0,229	0,458	0,687	0,916	1,257	1,374	2,003	2,474	2,788	2,945	2,798	2,356	0,000
			Kraft-Verlängerungs-Diagramm / VerlängerungDelta l in mm / Kraft F in kN

					nach dem Kopieren des Tabellenblattes Datenbereich ändern, damit das Diagramm nutzbar bleibt.#

Dehnung	Verlängerung	Kraft	Spannung
e in %	Dl in mm	F in kN	s in N/mm²
0,000	0,000	0,000	0,0
0,016	0,004	0,229	11,7
0,031	0,008	0,458	23,3
0,047	0,012	0,687	35,0
0,062	0,016	0,916	46,7
0,185	0,046	1,257	64,0
0,293	0,073	1,374	70,0
1,083	0,271	2,003	102,0
1,873	0,468	2,474	126,0
2,662	0,666	2,788	142,0
3,452	0,863	2,945	150,0
4,241	1,060	2,798	142,5
5,031	1,258	2,356	120,0
5,000	1,250	0,000	0,0