## SDD_Re
Spannungs-Dehnungs-Diagramm mit ausgeprägter Streckgrenze aus Festigkeitswerten ermitteln
Bezeichnung (neu) | 16MnCr5 |  |  |  | Eingabefelder |  |  |  | 2026-07-30 | U. Rapp
Bezeichnung (alt) | 16MnCr5
E-Modul | E in kN/mm² | 200 | kN/mm² |  | Werkstoffkennwert
Streckgrenze | Re in MPa | 590 | N/mm²
Zugfestigkeit | Rm in MPa | 950 | N/mm²
Bruchdehnung | A in % | 11 | %
ProbenØ | d0 | 5 | mm |  | Rundproben
Längenverhältnis | L0/d0 | 5
Probendicke | a |  | mm |  | Flachproben
Probenbreite | b |  | mm
Anfangslänge | L0 | 25 | mm
Anfangsquerschnitt | S0 | 19.63495 | mm²
Spannungs-/Dehnungs-Wertepaare |  | 0 | 1 | 2 | 3 | 4 | 5 | 6 | 7 | 8 | 9 | 10 | 11 | 12 | 13
Dehnung | e in % | 0 | 0.07375 | 0.1475 | 0.22125 | 0.295 | 0.3492625 | 0.51205 | 2.284625 | 4.0572 | 5.829775 | 7.60235 | 9.374925 | 11.1475 | 11 | Eckwerte
Spannung | s in N/mm² | 0 | 147.5 | 295 | 442.5 | 590 | 560.5 | 560.5 | 716.3 | 833.15 | 911.05 | 950 | 902.5 | 760 | 0
|  | E | E | E | E | Rp0,2 | 0.95 | 0.95 | 1.6 | 1.4 | 1.2 | Rm | 0.95 | 0.8 | A | Korrekturwerte zur Rundung der Kurve
E-Modul | E in kN/mm² | 200
nach dem Kopieren des Tabellenblattes
Datenbereich des Diagrammes ändern,
damit das Diagramm nutzbar bleibt.
Kraft/Verlängerung aus Spannung/Dehnung
Verlängerung | Dl in mm | 0 | 0.0184375 | 0.036875 | 0.0553125 | 0.07375 | 0.087315625 | 0.1280125 | 0.57115625 | 1.0143 | 1.45744375 | 1.9005875 | 2.34373125 | 2.786875 | 2.75
Kraft | F in kN | 0 | 2.896156 | 5.792311 | 8.688467 | 11.58462 | 11.00539 | 11.00539 | 14.06452 | 16.35886 | 17.88842 | 18.65321 | 17.72055 | 14.92257 | 0
nach dem Kopieren des Tabellenblattes
Datenbereich des Diagrammes ändern,
damit das Diagramm nutzbar bleibt. | [15 empty] | nach dem Kopieren des Tabellenblattes Datenbereich ändern, damit das Diagramm nutzbar bleibt.#
Dehnung | Verlängerung | Kraft | Spannung
e in % | Dl in mm | F in kN | s in N/mm²
0 | 0 | 0 | 0
0.07375 | 0.0184375 | 2.896156 | 147.5
0.1475 | 0.036875 | 5.792311 | 295
0.22125 | 0.0553125 | 8.688467 | 442.5
0.295 | 0.07375 | 11.58462 | 590
0.3492625 | 0.087315625 | 11.00539 | 560.5
0.51205 | 0.1280125 | 11.00539 | 560.5
2.284625 | 0.57115625 | 14.06452 | 716.3
4.0572 | 1.0143 | 16.35886 | 833.15
5.829775 | 1.45744375 | 17.88842 | 911.05
7.60235 | 1.9005875 | 18.65321 | 950
9.374925 | 2.34373125 | 17.72055 | 902.5
11.1475 | 2.786875 | 14.92257 | 760
11 | 2.75 | 0 | 0

## SDD_Rp02
Spannungs-Dehnungs-Diagramm ohne ausgeprägte Streckgrenze aus Festigkeitswerten ermitteln
Bezeichnung (neu) | EN AC-AlSi12 (a) |  |  |  |  | Eingabefelder |  |  | 2026-07-30 | U. Rapp
Bezeichnung (alt) | G-AlSi12
E-Modul | E in kN/mm² | 75 | kN/mm² |  |  | Werkstoffkennwert
Dehngrenze | Rp0,2 in MPa | 70 | N/mm²
Zugfestigkeit | Rm in MPa | 150 | N/mm²
Bruchdehnung | A in % | 5 | %
ProbenØ | d0 | 5 | mm |  |  | Rundproben
Längenverhältnis | L0/d0 | 5
Probendicke | a |  | mm |  |  | Flachproben
Probenbreite | b |  | mm
Anfangslänge | L0 | 25 | mm
Anfangsquerschnitt | S0 | 19.63495 | mm²
Spannungs-/Dehnungs-Wertepaare |  | 0 | 1 | 2 | 3 | 4 | 5 | 6 | 7 | 8 | 9 | 10 | 11 | 12 | 13
Dehnung | e in % | 0 | 0.01555556 | 0.03111111 | 0.04666667 | 0.06222222 | 0.1853333 | 0.2933333 | 1.082963 | 1.872593 | 2.662222 | 3.451852 | 4.241481 | 5.031111 | 5 | Eckwerte
Spannung | s in N/mm² | 0 | 11.66667 | 23.33333 | 35 | 46.66667 | 64 | 70 | 102 | 126 | 142 | 150 | 142.5 | 120 | 0
|  | E | E | E | E | E | 0.3 | Rp0,2 | 1.6 | 1.4 | 1.2 | Rm | 0.95 | 0.8 | A | Korrekturwerte zur Rundung der Kurve
E-Modul | E in kN/mm² | 75
nach dem Kopieren des Tabellenblattes
Datenbereich des Diagrammes ändern,
damit das Diagramm nutzbar bleibt.
Kraft/Verlängerung aus Spannung/Dehnung
Verlängerung | Dl in mm | 0 | 0.003888889 | 0.007777778 | 0.01166667 | 0.01555556 | 0.04633333 | 0.07333333 | 0.2707407 | 0.4681481 | 0.6655556 | 0.862963 | 1.06037 | 1.257778 | 1.25
Kraft | F in kN | 0 | 0.2290745 | 0.4581489 | 0.6872234 | 0.9162979 | 1.256637 | 1.374447 | 2.002765 | 2.474004 | 2.788163 | 2.945243 | 2.797981 | 2.356194 | 0
nach dem Kopieren des Tabellenblattes
Datenbereich des Diagrammes ändern,
damit das Diagramm nutzbar bleibt. | [15 empty] | nach dem Kopieren des Tabellenblattes Datenbereich ändern, damit das Diagramm nutzbar bleibt.#
Dehnung | Verlängerung | Kraft | Spannung
e in % | Dl in mm | F in kN | s in N/mm²
0 | 0 | 0 | 0
0.01555556 | 0.003888889 | 0.2290745 | 11.66667
0.03111111 | 0.007777778 | 0.4581489 | 23.33333
0.04666667 | 0.01166667 | 0.6872234 | 35
0.06222222 | 0.01555556 | 0.9162979 | 46.66667
0.1853333 | 0.04633333 | 1.256637 | 64
0.2933333 | 0.07333333 | 1.374447 | 70
1.082963 | 0.2707407 | 2.002765 | 102
1.872593 | 0.4681481 | 2.474004 | 126
2.662222 | 0.6655556 | 2.788163 | 142
3.451852 | 0.862963 | 2.945243 | 150
4.241481 | 1.06037 | 2.797981 | 142.5
5.031111 | 1.257778 | 2.356194 | 120
5 | 1.25 | 0 | 0

## KVD__SDD
Spannung / Dehnung <<-->> Kraft / Verlängerung umwandeln
[6 empty] | 2026-07-30 | U. Rapp
Probengröße
ProbenØ | d0 | 5 | mm |  |  | Eingabefelder
Längenverhältnis | L0/d0 | 5
Anfangslänge | L0 | 25 | mm
Anfangsquerschnitt | S0 | 19.63495 | mm²
Spannung/Dehnung aus Kraft/Verlängerung
Verlängerung | Dl in mm | 0 | 0.04 | 0.08 | 0.12 | 0.16 | 0.19 | 0.31 | 0.63 | 1.13 | 1.63 | 1.88
Kraft | F in kN | 0 | 1.96 | 3.92 | 5.88 | 6.86 | 7.45 | 8.82 | 10.98 | 12.6 | 10.78 | 7.84
Dehnung | e in % | 0 | 0.16 | 0.32 | 0.48 | 0.64 | 0.76 | 1.24 | 2.52 | 4.52 | 6.52 | 7.52
Spannung | s in N/mm² | 0 | 99.82198 | 199.644 | 299.4659 | 349.3769 | 379.4254 | 449.1989 | 559.2068 | 641.7127 | 549.0209 | 399.2879
E-Modul | E in kN/mm² | 62.38874
nach dem Kopieren des Tabellenblattes | [12 empty] | nach dem Kopieren des Tabellenblattes Datenbereich ändern, damit das Diagramm nutzbar bleibt.#
Datenbereich des Diagrammes ändern,
damit das Diagramm nutzbar bleibt.
Kraft/Verlängerung aus Spannung/Dehnung
Dehnung | e in % | 0 | 0.16 | 0.32 | 0.48 | 0.64 | 0.76 | 1.24 | 2.52 | 4.52 | 6.52 | 7.52 | nur für einen neuen Werkstoff ändern !
Spannung | s in N/mm² | 0 | 99.8 | 199.6 | 299.5 | 349.4 | 379.4 | 449.2 | 559.2 | 641.7 | 549 | 399.3
Verlängerung | Dl in mm | 0 | 0.04 | 0.08 | 0.12 | 0.16 | 0.19 | 0.31 | 0.63 | 1.13 | 1.63 | 1.88
Kraft | F in kN | 0 | 1.959568 | 3.919137 | 5.880669 | 6.860453 | 7.449502 | 8.820021 | 10.97987 | 12.59975 | 10.77959 | 7.840237
E-Modul | E in kN/mm² | 62.375
nach dem Kopieren des Tabellenblattes
Datenbereich des Diagrammes ändern, | [12 empty] | nach dem Kopieren des Tabellenblattes Datenbereich ändern, damit das Diagramm nutzbar bleibt.#
damit das Diagramm nutzbar bleibt.

## 34Cr4
Spannungs-Dehnungs-Diagramm mit ausgeprägter Streckgrenze aus Festigkeitswerten ermitteln
Bezeichnung (neu) | 34Cr4 |  |  |  | Eingabefelder |  |  |  | 2026-07-30 | U. Rapp
Bezeichnung (alt) | 34Cr4
E-Modul | E in kN/mm² | 210 | kN/mm² |  | Werkstoffkennwert
Streckgrenze | Re in MPa | 650 | N/mm²
Zugfestigkeit | Rm in MPa | 850 | N/mm²
Bruchdehnung | A in % | 14 | %
ProbenØ | d0 | 5 | mm |  | Rundproben
Längenverhältnis | L0/d0 | 5
Probendicke | a |  | mm |  | Flachproben
Probenbreite | b |  | mm
Anfangslänge | L0 | 25 | mm
Anfangsquerschnitt | S0 | 19.63495 | mm²
Spannungs-/Dehnungs-Wertepaare |  | 0 | 1 | 2 | 3 | 4 | 5 | 6 | 7 | 8 | 9 | 10 | 11 | 12 | 13
Dehnung | e in % | 0 | 0.07738095 | 0.1547619 | 0.2321429 | 0.3095238 | 0.37875 | 0.5864286 | 2.847817 | 5.109206 | 7.370595 | 9.631984 | 11.89337 | 14.15476 | 14 | Eckwerte
Spannung | s in N/mm² | 0 | 162.5 | 325 | 487.5 | 650 | 617.5 | 617.5 | 710.5 | 780.25 | 826.75 | 850 | 807.5 | 680 | 0
|  | E | E | E | E | Rp0,2 | 0.95 | 0.95 | 1.6 | 1.4 | 1.2 | Rm | 0.95 | 0.8 | A | Korrekturwerte zur Rundung der Kurve
E-Modul | E in kN/mm² | 210
nach dem Kopieren des Tabellenblattes
Datenbereich des Diagrammes ändern,
damit das Diagramm nutzbar bleibt.
Kraft/Verlängerung aus Spannung/Dehnung
Verlängerung | Dl in mm | 0 | 0.01934524 | 0.03869048 | 0.05803571 | 0.07738095 | 0.0946875 | 0.1466071 | 0.7119544 | 1.277302 | 1.842649 | 2.407996 | 2.973343 | 3.53869 | 3.5 |  | 0
Kraft | F in kN | 0 | 3.19068 | 6.38136 | 9.57204 | 12.76272 | 12.12458 | 12.12458 | 13.95063 | 15.32017 | 16.2332 | 16.68971 | 15.85523 | 13.35177 | 0 |  | 0.01934524
0.03869048
0.05803571
nach dem Kopieren des Tabellenblattes | [16 empty] | 0.07738095
Datenbereich des Diagrammes ändern, | [16 empty] | 0.0946875
damit das Diagramm nutzbar bleibt. | [15 empty] | nach dem Kopieren des Tabellenblattes Datenbereich ändern, damit das Diagramm nutzbar bleibt.# | 0.1466071
0.7119544
1.277302
1.842649
2.407996
2.973343
3.53869
3.5
Dehnung | Verlängerung | Kraft | Spannung
e in % | Dl in mm | F in kN | s in N/mm²
0 | 0 | 0 | 0
0.07738095 | 0.01934524 | 3.19068 | 162.5
0.1547619 | 0.03869048 | 6.38136 | 325
0.2321429 | 0.05803571 | 9.57204 | 487.5
0.3095238 | 0.07738095 | 12.76272 | 650
0.37875 | 0.0946875 | 12.12458 | 617.5
0.5864286 | 0.1466071 | 12.12458 | 617.5
2.847817 | 0.7119544 | 13.95063 | 710.5
5.109206 | 1.277302 | 15.32017 | 780.25
7.370595 | 1.842649 | 16.2332 | 826.75
9.631984 | 2.407996 | 16.68971 | 850
11.89337 | 2.973343 | 15.85523 | 807.5
14.15476 | 3.53869 | 13.35177 | 680
14 | 3.5 | 0 | 0

## S275
Spannungs-Dehnungs-Diagramm mit ausgeprägter Streckgrenze aus Festigkeitswerten ermitteln
Bezeichnung (neu) | S275 |  |  |  | Eingabefelder |  |  |  | 2026-07-30 | U. Rapp
Bezeichnung (alt) | St 37
E-Modul | E in kN/mm² | 200 | kN/mm² |  | Werkstoffkennwert
Streckgrenze | Re in MPa | 275 | N/mm²
Zugfestigkeit | Rm in MPa | 370 | N/mm²
Bruchdehnung | A in % | 26 | %
ProbenØ | d0 | 5 | mm |  | Rundproben
Längenverhältnis | L0/d0 | 5
Probendicke | a |  | mm |  | Flachproben
Probenbreite | b |  | mm
Anfangslänge | L0 | 25 | mm
Anfangsquerschnitt | S0 | 19.63495 | mm²
Spannungs-/Dehnungs-Wertepaare |  | 0 | 1 | 2 | 3 | 4 | 5 | 6 | 7 | 8 | 9 | 10 | 11 | 12 | 13
Dehnung | e in % | 0 | 0.034375 | 0.06875 | 0.103125 | 0.1375 | 0.26715625 | 0.656125 | 4.8915625 | 9.127 | 13.3624375 | 17.597875 | 21.8333125 | 26.06875 | 26 | Eckwerte
Spannung | s in N/mm² | 0 | 68.75 | 137.5 | 206.25 | 275 | 261.25 | 261.25 | 304.75 | 337.375 | 359.125 | 370 | 351.5 | 296 | 0
|  | E | E | E | E | Rp0,2 | 0.95 | 0.95 | 1.6 | 1.4 | 1.2 | Rm | 0.95 | 0.8 | A | Korrekturwerte zur Rundung der Kurve
E-Modul | E in kN/mm² | 200
nach dem Kopieren des Tabellenblattes
Datenbereich des Diagrammes ändern,
damit das Diagramm nutzbar bleibt.
Kraft/Verlängerung aus Spannung/Dehnung
Verlängerung | Dl in mm | 0 | 0.00859375 | 0.0171875 | 0.02578125 | 0.034375 | 0.0667890625 | 0.16403125 | 1.222890625 | 2.28175 | 3.340609375 | 4.39946875 | 5.458328125 | 6.5171875 | 6.5
Kraft | F in kN | 0 | 1.349903 | 2.699806 | 4.049709 | 5.399612 | 5.129632 | 5.129632 | 5.983752 | 6.624343 | 7.051403 | 7.264933 | 6.901686 | 5.811946 | 0
nach dem Kopieren des Tabellenblattes
Datenbereich des Diagrammes ändern,
damit das Diagramm nutzbar bleibt. | [15 empty] | nach dem Kopieren des Tabellenblattes Datenbereich ändern, damit das Diagramm nutzbar bleibt.#
Dehnung | Verlängerung | Kraft | Spannung
e in % | Dl in mm | F in kN | s in N/mm²
0 | 0 | 0 | 0
0.034375 | 0.00859375 | 1.349903 | 68.75
0.06875 | 0.0171875 | 2.699806 | 137.5
0.103125 | 0.02578125 | 4.049709 | 206.25
0.1375 | 0.034375 | 5.399612 | 275
0.26715625 | 0.0667890625 | 5.129632 | 261.25
0.656125 | 0.16403125 | 5.129632 | 261.25
4.8915625 | 1.222890625 | 5.983752 | 304.75
9.127 | 2.28175 | 6.624343 | 337.375
13.3624375 | 3.340609375 | 7.051403 | 359.125
17.597875 | 4.39946875 | 7.264933 | 370
21.8333125 | 5.458328125 | 6.901686 | 351.5
26.06875 | 6.5171875 | 5.811946 | 296
26 | 6.5 | 0 | 0

## 16MnCr5
Spannungs-Dehnungs-Diagramm mit ausgeprägter Streckgrenze aus Festigkeitswerten ermitteln
Bezeichnung (neu) | 16MnCr5 |  |  |  | Eingabefelder |  |  |  | 2026-07-30 | U. Rapp
Bezeichnung (alt) | 16MnCr5
E-Modul | E in kN/mm² | 200 | kN/mm² |  | Werkstoffkennwert
Streckgrenze | Re in MPa | 590 | N/mm²
Zugfestigkeit | Rm in MPa | 950 | N/mm²
Bruchdehnung | A in % | 11 | %
ProbenØ | d0 | 5 | mm |  | Rundproben
Längenverhältnis | L0/d0 | 5
Probendicke | a |  | mm |  | Flachproben
Probenbreite | b |  | mm
Anfangslänge | L0 | 25 | mm
Anfangsquerschnitt | S0 | 19.63495 | mm²
Spannungs-/Dehnungs-Wertepaare |  | 0 | 1 | 2 | 3 | 4 | 5 | 6 | 7 | 8 | 9 | 10 | 11 | 12 | 13
Dehnung | e in % | 0 | 0.07375 | 0.1475 | 0.22125 | 0.295 | 0.3492625 | 0.51205 | 2.284625 | 4.0572 | 5.829775 | 7.60235 | 9.374925 | 11.1475 | 11 | Eckwerte
Spannung | s in N/mm² | 0 | 147.5 | 295 | 442.5 | 590 | 560.5 | 560.5 | 716.3 | 833.15 | 911.05 | 950 | 902.5 | 760 | 0
|  | E | E | E | E | Rp0,2 | 0.95 | 0.95 | 1.6 | 1.4 | 1.2 | Rm | 0.95 | 0.8 | A | Korrekturwerte zur Rundung der Kurve
E-Modul | E in kN/mm² | 200
nach dem Kopieren des Tabellenblattes
Datenbereich des Diagrammes ändern,
damit das Diagramm nutzbar bleibt.
Kraft/Verlängerung aus Spannung/Dehnung
Verlängerung | Dl in mm | 0 | 0.0184375 | 0.036875 | 0.0553125 | 0.07375 | 0.087315625 | 0.1280125 | 0.57115625 | 1.0143 | 1.45744375 | 1.9005875 | 2.34373125 | 2.786875 | 2.75
Kraft | F in kN | 0 | 2.896156 | 5.792311 | 8.688467 | 11.58462 | 11.00539 | 11.00539 | 14.06452 | 16.35886 | 17.88842 | 18.65321 | 17.72055 | 14.92257 | 0
nach dem Kopieren des Tabellenblattes
Datenbereich des Diagrammes ändern,
damit das Diagramm nutzbar bleibt. | [15 empty] | nach dem Kopieren des Tabellenblattes Datenbereich ändern, damit das Diagramm nutzbar bleibt.#
Dehnung | Verlängerung | Kraft | Spannung
e in % | Dl in mm | F in kN | s in N/mm²
0 | 0 | 0 | 0
0.07375 | 0.0184375 | 2.896156 | 147.5
0.1475 | 0.036875 | 5.792311 | 295
0.22125 | 0.0553125 | 8.688467 | 442.5
0.295 | 0.07375 | 11.58462 | 590
0.3492625 | 0.087315625 | 11.00539 | 560.5
0.51205 | 0.1280125 | 11.00539 | 560.5
2.284625 | 0.57115625 | 14.06452 | 716.3
4.0572 | 1.0143 | 16.35886 | 833.15
5.829775 | 1.45744375 | 17.88842 | 911.05
7.60235 | 1.9005875 | 18.65321 | 950
9.374925 | 2.34373125 | 17.72055 | 902.5
11.1475 | 2.786875 | 14.92257 | 760
11 | 2.75 | 0 | 0

## CuSn12
Spannungs-Dehnungs-Diagramm ohne ausgeprägte Streckgrenze aus Festigkeitswerten ermitteln
Bezeichnung (neu) | G-CuSn12 |  |  |  |  | Eingabefelder |  |  | 2026-07-30 | U. Rapp
Bezeichnung (alt) | G-CuSn12
E-Modul | E in kN/mm² | 200 | kN/mm² |  |  | Werkstoffkennwert
Dehngrenze | Rp0,2 in MPa | 25 | N/mm²
Zugfestigkeit | Rm in MPa | 70 | N/mm²
Bruchdehnung | A in % | 45 | %
ProbenØ | d0 | 5 | mm |  |  | Rundproben
Längenverhältnis | L0/d0 | 5
Probendicke | a |  | mm |  |  | Flachproben
Probenbreite | b |  | mm
Anfangslänge | L0 | 25 | mm
Anfangsquerschnitt | S0 | 19.63495 | mm²
Spannungs-/Dehnungs-Wertepaare |  | 0 | 1 | 2 | 3 | 4 | 5 | 6 | 7 | 8 | 9 | 10 | 11 | 12 | 13
Dehnung | e in % | 0 | 0.002083333 | 0.004166667 | 0.00625 | 0.008333333 | 0.1108125 | 0.2125 | 7.677778 | 15.14306 | 22.60833 | 30.07361 | 37.53889 | 45.00417 | 45 | Eckwerte
Spannung | s in N/mm² | 0 | 4.166667 | 8.333333 | 12.5 | 16.66667 | 21.625 | 25 | 43 | 56.5 | 65.5 | 70 | 66.5 | 56 | 0
|  | E | E | E | E | E | 0.3 | Rp0,2 | 1.6 | 1.4 | 1.2 | Rm | 0.95 | 0.8 | A | Korrekturwerte zur Rundung der Kurve
E-Modul | E in kN/mm² | 200
nach dem Kopieren des Tabellenblattes Datenbereich ändern, damit das Diagramm nutzbar bleibt.#
Kraft/Verlängerung aus Spannung/Dehnung
Verlängerung | Dl in mm | 0 | 0.0005208333 | 0.001041667 | 0.0015625 | 0.002083333 | 0.027703125 | 0.053125 | 1.919444 | 3.785764 | 5.652083 | 7.518403 | 9.384722 | 11.25104 | 11.25
Kraft | F in kN | 0 | 0.08181231 | 0.1636246 | 0.2454369 | 0.3272492 | 0.4246059 | 0.4908739 | 0.844303 | 1.109375 | 1.286089 | 1.374447 | 1.305724 | 1.099557 | 0
nach dem Kopieren des Tabellenblattes Datenbereich ändern, damit das Diagramm nutzbar bleibt.#
Dehnung | Verlängerung | Kraft | Spannung
e in % | Dl in mm | F in kN | s in N/mm²
0 | 0 | 0 | 0
0.002083333 | 0.0005208333 | 0.08181231 | 4.166667
0.004166667 | 0.001041667 | 0.1636246 | 8.333333
0.00625 | 0.0015625 | 0.2454369 | 12.5
0.008333333 | 0.002083333 | 0.3272492 | 16.66667
0.1108125 | 0.027703125 | 0.4246059 | 21.625
0.2125 | 0.053125 | 0.4908739 | 25
7.677778 | 1.919444 | 0.844303 | 43
15.14306 | 3.785764 | 1.109375 | 56.5
22.60833 | 5.652083 | 1.286089 | 65.5
30.07361 | 7.518403 | 1.374447 | 70
37.53889 | 9.384722 | 1.305724 | 66.5
45.00417 | 11.25104 | 1.099557 | 56
45 | 11.25 | 0 | 0

## AlSi12
Spannungs-Dehnungs-Diagramm ohne ausgeprägte Streckgrenze aus Festigkeitswerten ermitteln
Bezeichnung (neu) | EN AC-AlSi12 (a) |  |  |  |  | Eingabefelder |  |  | 2026-07-30 | U. Rapp
Bezeichnung (alt) | G-AlSi12
E-Modul | E in kN/mm² | 75 | kN/mm² |  |  | Werkstoffkennwert
Dehngrenze | Rp0,2 in MPa | 70 | N/mm²
Zugfestigkeit | Rm in MPa | 150 | N/mm²
Bruchdehnung | A in % | 5 | %
ProbenØ | d0 | 5 | mm |  |  | Rundproben
Längenverhältnis | L0/d0 | 5
Probendicke | a |  | mm |  |  | Flachproben
Probenbreite | b |  | mm
Anfangslänge | L0 | 25 | mm
Anfangsquerschnitt | S0 | 19.63495 | mm²
Spannungs-/Dehnungs-Wertepaare |  | 0 | 1 | 2 | 3 | 4 | 5 | 6 | 7 | 8 | 9 | 10 | 11 | 12 | 13
Dehnung | e in % | 0 | 0.01555556 | 0.03111111 | 0.04666667 | 0.06222222 | 0.1853333 | 0.2933333 | 1.082963 | 1.872593 | 2.662222 | 3.451852 | 4.241481 | 5.031111 | 5 | Eckwerte
Spannung | s in N/mm² | 0 | 11.66667 | 23.33333 | 35 | 46.66667 | 64 | 70 | 102 | 126 | 142 | 150 | 142.5 | 120 | 0
|  | E | E | E | E | E | 0.3 | Rp0,2 | 1.6 | 1.4 | 1.2 | Rm | 0.95 | 0.8 | A | Korrekturwerte zur Rundung der Kurve
E-Modul | E in kN/mm² | 75
nach dem Kopieren des Tabellenblattes Datenbereich ändern, damit das Diagramm nutzbar bleibt.#
Kraft/Verlängerung aus Spannung/Dehnung
Verlängerung | Dl in mm | 0 | 0.003888889 | 0.007777778 | 0.01166667 | 0.01555556 | 0.04633333 | 0.07333333 | 0.2707407 | 0.4681481 | 0.6655556 | 0.862963 | 1.06037 | 1.257778 | 1.25
Kraft | F in kN | 0 | 0.2290745 | 0.4581489 | 0.6872234 | 0.9162979 | 1.256637 | 1.374447 | 2.002765 | 2.474004 | 2.788163 | 2.945243 | 2.797981 | 2.356194 | 0
nach dem Kopieren des Tabellenblattes Datenbereich ändern, damit das Diagramm nutzbar bleibt.#
Dehnung | Verlängerung | Kraft | Spannung
e in % | Dl in mm | F in kN | s in N/mm²
0 | 0 | 0 | 0
0.01555556 | 0.003888889 | 0.2290745 | 11.66667
0.03111111 | 0.007777778 | 0.4581489 | 23.33333
0.04666667 | 0.01166667 | 0.6872234 | 35
0.06222222 | 0.01555556 | 0.9162979 | 46.66667
0.1853333 | 0.04633333 | 1.256637 | 64
0.2933333 | 0.07333333 | 1.374447 | 70
1.082963 | 0.2707407 | 2.002765 | 102
1.872593 | 0.4681481 | 2.474004 | 126
2.662222 | 0.6655556 | 2.788163 | 142
3.451852 | 0.862963 | 2.945243 | 150
4.241481 | 1.06037 | 2.797981 | 142.5
5.031111 | 1.257778 | 2.356194 | 120
5 | 1.25 | 0 | 0